## materiales_energyplus
Name(EN) | Roughness | Nombre | Tipo | Rugosidad superficial | Espesor (m) | Conductividad (W/m-K) | Densidad (kg/m3) | Calor Específico (J/kg-K)
F06 EIFS finish | Smooth | Acabado EIFS | Acabado/Revestimiento | Liso | 0.0095 | 0.72 | 1856 | 840
F07 25mm stucco | Smooth | Estuco de 25 mm | Acabado/Revestimiento | Liso | 0.0254 | 0.72 | 1856 | 840
F08 Metal surface | Smooth | Superficie metálica | Acabado/Revestimiento | Liso | 0.0008 | 45.28 | 7824 | 500
F09 Opaque spandrel glass | Smooth | Vidrio opaco tipo spandrel | Acabado/Revestimiento | Liso | 0.0064 | 0.99 | 2528 | 880
F10 25mm stone | MediumRough | Piedra de 25 mm | Acabado/Revestimiento | Medianamente rugoso | 0.0254 | 3.17 | 2560 | 790
F11 Wood siding | MediumSmooth | Revestimiento de madera | Acabado/Revestimiento | Medianamente liso | 0.0127 | 0.09 | 592 | 1170
F12 Asphalt shingles | VeryRough | Tejas asfálticas | Acabado/Revestimiento | Muy rugoso | 0.0032 | 0.04 | 1120 | 1260
F13 Built-up roofing | Rough | Cubierta de capas múltiples | Acabado/Revestimiento | Rugoso | 0.0095 | 0.16 | 1120 | 1460
F14 Slate or tile | VeryRough | Losa o teja | Acabado/Revestimiento | Muy rugoso | 0.0127 | 1.59 | 1920 | 1260
F15 Wood shingles | VeryRough | Tejas de madera | Acabado/Revestimiento | Muy rugoso | 0.0064 | 0.04 | 592 | 1300
F16 Acoustic tile | MediumSmooth | Baldosa acústica | Acabado/Revestimiento | Medianamente liso | 0.0191 | 0.06 | 368 | 590
F17 Carpet | MediumRough | Alfombra | Acabado/Revestimiento | Medianamente rugoso | 0.0127 | 0.06 | 288 | 1380
F18 Terrazzo | Rough | Terrazo | Acabado/Revestimiento | Rugoso | 0.0254 | 1.8 | 2560 | 790
G01 16mm gypsum board | MediumSmooth | Tablero de yeso de 16 mm | Tableros/Paneles | Medianamente liso | 0.0159 | 0.16 | 800 | 1090
G01a 19mm gypsum board | MediumSmooth | Tablero de yeso de 19 mm | Tableros/Paneles | Medianamente liso | 0.019 | 0.16 | 800 | 1090
G02 16mm plywood | Smooth | Contrachapado de 16 mm | Tableros/Paneles | Liso | 0.0159 | 0.12 | 544 | 1210
G03 13mm fiberboard sheathing | Smooth | Tablero de fibra de 13 mm | Tableros/Paneles | Liso | 0.0127 | 0.07 | 400 | 1300
G04 13mm wood | MediumSmooth | Madera de 13 mm | Tableros/Paneles | Medianamente liso | 0.0127 | 0.15 | 608 | 1630
G05 25mm wood | MediumSmooth | Madera de 25 mm | Tableros/Paneles | Medianamente liso | 0.0254 | 0.15 | 608 | 1630
G06 50mm wood | MediumSmooth | Madera de 50 mm | Tableros/Paneles | Medianamente liso | 0.0508 | 0.15 | 608 | 1630
G07 100mm wood | MediumSmooth | Madera de 100 mm | Tableros/Paneles | Medianamente liso | 0.1016 | 0.15 | 608 | 1630
I01 25mm insulation board | MediumRough | Placa aislante de 25 mm | Aislamiento | Medianamente rugoso | 0.0254 | 0.03 | 43 | 1210
I02 50mm insulation board | MediumRough | Placa aislante de 50 mm | Aislamiento | Medianamente rugoso | 0.0508 | 0.03 | 43 | 1210
I03 75mm insulation board | MediumRough | Placa aislante de 75 mm | Aislamiento | Medianamente rugoso | 0.0762 | 0.03 | 43 | 1210
I04 89mm batt insulation | VeryRough | Aislamiento tipo batt de 89 mm | Aislamiento | Muy rugoso | 0.0894 | 0.05 | 19 | 960
I05 154mm batt insulation | VeryRough | Aislamiento tipo batt de 154 mm | Aislamiento | Muy rugoso | 0.1544 | 0.05 | 19 | 960
I06 244mm batt insulation | VeryRough | Aislamiento tipo batt de 244 mm | Aislamiento | Muy rugoso | 0.2438 | 0.05 | 19 | 960
M01 100mm brick | MediumRough | Ladrillo de 100 mm | Mampostería | Medianamente rugoso | 0.1016 | 0.89 | 1920 | 790
M02 150mm lightweight concrete block | MediumRough | Bloque de concreto liviano de 150 mm | Mampostería | Medianamente rugoso | 0.1524 | 0.49 | 512 | 880
M03 200mm lightweight concrete block | MediumRough | Bloque de concreto liviano de 200 mm | Mampostería | Medianamente rugoso | 0.2032 | 0.5 | 464 | 880
M04 300mm lightweight concrete block | MediumRough | Bloque de concreto liviano de 300 mm | Mampostería | Medianamente rugoso | 0.3048 | 0.71 | 512 | 880
M05 200mm concrete block | MediumRough | Bloque de concreto de 200 mm | Mampostería | Medianamente rugoso | 0.2032 | 1.11 | 800 | 920
M06 300mm concrete block | MediumRough | Bloque de concreto de 300 mm | Mampostería | Medianamente rugoso | 0.3048 | 1.4 | 800 | 920
M07 150mm lightweight concrete block (filled) | MediumRough | Bloque de concreto liviano de 150 mm (relleno) | Mampostería | Medianamente rugoso | 0.1524 | 0.29 | 512 | 880
M08 200mm lightweight concrete block (filled) | MediumRough | Bloque de concreto liviano de 200 mm (relleno) | Mampostería | Medianamente rugoso | 0.2032 | 0.26 | 464 | 880
M09 300mm lightweight concrete block (filled) | MediumRough | Bloque de concreto liviano de 300 mm (relleno) | Mampostería | Medianamente rugoso | 0.3048 | 0.29 | 512 | 880
M10 200mm concrete block (filled) | MediumRough | Bloque de concreto de 200 mm (relleno) | Mampostería | Medianamente rugoso | 0.2032 | 0.72 | 800 | 920
M11 100mm lightweight concrete | MediumRough | Concreto liviano de 100 mm | Concreto | Medianamente rugoso | 0.1016 | 0.53 | 1280 | 840
M12 150mm lightweight concrete | MediumRough | Concreto liviano de 150 mm | Concreto | Medianamente rugoso | 0.1524 | 0.53 | 1280 | 840
M13 200mm lightweight concrete | MediumRough | Concreto liviano de 200 mm | Concreto | Medianamente rugoso | 0.2032 | 0.53 | 1280 | 840
M14a 100mm heavyweight concrete | MediumRough | Concreto pesado de 100 mm | Concreto | Medianamente rugoso | 0.1016 | 1.95 | 2240 | 900
M14 150mm heavyweight concrete | MediumRough | Concreto pesado de 150 mm | Concreto | Medianamente rugoso | 0.1524 | 1.95 | 2240 | 900
M15 200mm heavyweight concrete | MediumRough | Concreto pesado de 200 mm | Concreto | Medianamente rugoso | 0.2032 | 1.95 | 2240 | 900
M16 300mm heavyweight concrete | MediumRough | Concreto pesado de 300 mm | Concreto | Medianamente rugoso | 0.3048 | 1.95 | 2240 | 900
M17 50mm lightweight concrete roof ballast | MediumRough | Lastre de techo de concreto liviano de 50 mm | Concreto | Medianamente rugoso | 0.0508 | 0.19 | 640 | 840
Asbestos-cement board - 3.2mm | Smooth | Placa de cemento-amianto de 3.2 mm | Tableros/Paneles | Liso | 0.0032 | 0.58 | 1900 | 1000
Asbestos-cement board - 6.4mm | Smooth | Placa de cemento-amianto de 6.4 mm | Tableros/Paneles | Liso | 0.0064 | 0.58 | 1900 | 1000
Gypsum or plaster board - 9.5mm | MediumSmooth | Tablero de yeso o estuco de 9.5 mm | Tableros/Paneles | Medianamente liso | 0.0095 | 0.58 | 800 | 1090
Gypsum or plaster board - 2.7mm | MediumSmooth | Tablero de yeso o estuco de 2.7 mm | Tableros/Paneles | Medianamente liso | 0.0027 | 0.58 | 800 | 1090
Gypsum or plaster board - 5.9mm | MediumSmooth | Tablero de yeso o estuco de 5.9 mm | Tableros/Paneles | Medianamente liso | 0.0059 | 0.58 | 800 | 1090
Plywood (Douglas Fir) - 6.4mm | MediumSmooth | Contrachapado (Abeto Douglas) de 6.4 mm | Tableros/Paneles | Medianamente liso | 0.0064 | 0.12 | 540 | 1210
Plywood (Douglas Fir) - 9.5mm | Smooth | Contrachapado (Abeto Douglas) de 9.5 mm | Tableros/Paneles | Liso | 0.0095 | 0.12 | 540 | 1210
Plywood (Douglas Fir) - 12.7mm | Smooth | Contrachapado (Abeto Douglas) de 12.7 mm | Tableros/Paneles | Liso | 0.0127 | 0.12 | 540 | 1210
Plywood (Douglas Fir) - 15.9mm | Smooth | Contrachapado (Abeto Douglas) de 15.9 mm | Tableros/Paneles | Liso | 0.0159 | 0.12 | 540 | 1210
Plywood or wood panels - 19.0mm | Smooth | Contrachapado o paneles de madera de 19 mm | Tableros/Paneles | Liso | 0.019 | 0.12 | 540 | 1210
Sheathing - regular density - 12.7mm | Smooth | Revestimiento de densidad regular de 12.7 mm | Tableros/Paneles | Liso | 0.0127 | 0.055 | 290 | 1300
Sheathing - regular density - 19.8mm | Smooth | Revestimiento de densidad regular de 19.8 mm | Tableros/Paneles | Liso | 0.0198 | 0.055 | 290 | 1300
Sheathing intermediate density - 12.7mm | Smooth | Revestimiento de densidad intermedia de 12.7 mm | Tableros/Paneles | Liso | 0.0127 | 0.057 | 350 | 1300
Nail-base sheathing - 12.7mm | Smooth | Revestimiento base para clavos de 12.7 mm | Tableros/Paneles | Liso | 0.0127 | 0.057 | 400 | 1300
Shingle backer - 9.5mm | Smooth | Soporte para tejas de 9.5 mm | Tableros/Paneles | Liso | 0.0095 | 0.063 | 290 | 1300
Shingle backer - 7.9mm | Smooth | Soporte para tejas de 7.9 mm | Tableros/Paneles | Liso | 0.0079 | 0.063 | 290 | 1300
Sound deadening board | Smooth | Panel amortiguante acústico | Tableros/Paneles | Liso | 0.0127 | 0.063 | 240 | 1260
Tile and lay-in panels - plain or acoustic - 12.7mm | MediumSmooth | Paneles lisos o acústicos de 12.7 mm | Tableros/Paneles | Medianamente liso | 0.0127 | 0.057 | 290 | 590
Tile and lay-in panels - plain or acoustic - 19mm | MediumSmooth | Paneles lisos o acústicos de 19 mm | Tableros/Paneles | Medianamente liso | 0.019 | 0.057 | 290 | 590
Laminated paperboard | MediumSmooth | Cartón laminado | Tableros/Paneles | Medianamente liso | 0.0032 | 0.072 | 480 | 1380
Homogeneous board from repulped paper | MediumSmooth | Tablero homogéneo de papel reciclado | Tableros/Paneles | Medianamente liso | 0.0032 | 0.072 | 480 | 1170
Hardboard Medium density | Smooth | Tablero de fibra de densidad media | Tableros/Paneles | Liso | 0.019 | 0.105 | 800 | 1300
Hardboard High density - service-tempered grade and service grade | Smooth | Tablero de fibra de alta densidad (grado templado para servicio) | Tableros/Paneles | Liso | 0.019 | 0.82 | 880 | 1340
Hardboard High density - standard-tempered grade | Smooth | Tablero de fibra de alta densidad (grado templado estándar) | Tableros/Paneles | Liso | 0.019 | 0.144 | 1010 | 1340
Particleboard Low density | MediumSmooth | Aglomerado de baja densidad | Tableros/Paneles | Medianamente liso | 0.019 | 0.102 | 590 | 1300
Particleboard Medium density | MediumSmooth | Aglomerado de densidad media | Tableros/Paneles | Medianamente liso | 0.019 | 0.135 | 800 | 1300
Particleboard High density | MediumSmooth | Aglomerado de alta densidad | Tableros/Paneles | Medianamente liso | 0.019 | 0.17 | 1000 | 1300
Particleboard Underlayment - 15.9mm | MediumRough | Aglomerado base de 15.9 mm | Tableros/Paneles | Medianamente rugoso | 0.0159 | 0.311 | 640 | 1210
Waferboard | MediumSmooth | Tablero de astillas (waferboard) | Tableros/Paneles | Medianamente liso | 0.019 | 0.091 | 590 | 1300
Wood subfloor - 19mm | MediumSmooth | Subpiso de madera de 19 mm | Tableros/Paneles | Medianamente liso | 0.019 | 0.115 | 800 | 1380
Insulation: Cellular glass - 25mm | MediumRough | Aislamiento: vidrio celular - 25 mm | Aislamiento | Medianamente rugoso | 0.025 | 0.05 | 136 | 750
Insulation: Cellular glass - 50mm | MediumRough | Aislamiento: vidrio celular - 50 mm | Aislamiento | Medianamente rugoso | 0.05 | 0.05 | 136 | 750
Insulation: Cellular glass - 75mm | MediumRough | Aislamiento: vidrio celular - 75 mm | Aislamiento | Medianamente rugoso | 0.075 | 0.05 | 136 | 750
Insulation: Glass fiber - organic bonded - 25mm | MediumRough | Aislamiento: fibra de vidrio con aglutinante orgánico - 25 mm | Aislamiento | Medianamente rugoso | 0.025 | 0.036 | 64 | 960
Insulation: Glass fiber - organic bonded - 50mm | MediumRough | Aislamiento: fibra de vidrio con aglutinante orgánico - 50 mm | Aislamiento | Medianamente rugoso | 0.05 | 0.036 | 140 | 960
Insulation: Glass fiber - organic bonded - 75mm | MediumRough | Aislamiento: fibra de vidrio con aglutinante orgánico - 75 mm | Aislamiento | Medianamente rugoso | 0.075 | 0.036 | 140 | 960
Insulation: Expanded perlite - organic bonded - 25mm | MediumSmooth | Aislamiento: perlita expandida con aglutinante orgánico - 25 mm | Aislamiento | Medianamente liso | 0.025 | 0.052 | 16 | 1260
Insulation: Expanded rubber (rigid) - 25mm | MediumRough | Aislamiento: hule expandido (rígido) - 25 mm | Aislamiento | Medianamente rugoso | 0.025 | 0.032 | 72 | 1680
Insulation: Expanded polystyrene - extruded (smooth skin surface) (CFC-12 exp.) | MediumSmooth | Aislamiento: poliestireno expandido extruido (superficie lisa, CFC-12) | Aislamiento | Medianamente liso | 0.025 | 0.029 | 29 | 1210
Insulation: Expanded polystyrene - extruded (smooth skin surface) (HCFC-142b exp.) | MediumSmooth | Aislamiento: poliestireno expandido extruido (superficie lisa, HCFC-142b) | Aislamiento | Medianamente liso | 0.025 | 0.029 | 29 | 1210
Insulation: Expanded polystyrene - molded beads - 16kg/m3 density | VeryRough | Aislamiento: poliestireno expandido con perlas moldeadas - 16 kg/m³ | Aislamiento | Muy rugoso | 0.025 | 0.037 | 16 | 1210
Insulation: Expanded polystyrene - molded beads - 20kg/m3 density | VeryRough | Aislamiento: poliestireno expandido con perlas moldeadas - 20 kg/m³ | Aislamiento | Muy rugoso | 0.025 | 0.036 | 20 | 1210
Insulation: Expanded polystyrene - molded beads - 24kg/m3 density | VeryRough | Aislamiento: poliestireno expandido con perlas moldeadas - 24 kg/m³ | Aislamiento | Muy rugoso | 0.025 | 0.035 | 24 | 1210
Insulation: Expanded polystyrene - molded beads - 28 k6/m3 density | VeryRough | Aislamiento: poliestireno expandido con perlas moldeadas - 28 kg/m³ | Aislamiento | Muy rugoso | 0.025 | 0.035 | 28 | 1210
Insulation: Expanded polystyrene - molded beads - 32 kg/m3 density | VeryRough | Aislamiento: poliestireno expandido con perlas moldeadas - 32 kg/m³ | Aislamiento | Muy rugoso | 0.025 | 0.033 | 32 | 1210
Insulation: Cellular polyurethane/polyisocyanuratei (CFC11 exp.) (unfaced) | Rough | Aislamiento: poliuretano/poliisocianurato celular (CFC11, sin recubrimiento) | Aislamiento | Rugoso | 0.025 | 0.0245 | 24 | 1590
Insulation: Cellular polyisocyanuratei (CFC-11 exp.) (gaspermeable facers) | Rough | Aislamiento: poliisocianurato celular (CFC-11, recubrimientos permeables) | Aislamiento | Rugoso | 0.025 | 0.0245 | 32 | 920
Insulation: Cellular polyisocyanuratej (CFC-11 exp.) (gasimpermeable facers) | Rough | Aislamiento: poliisocianurato celular (CFC-11, recubrimientos impermeables) | Aislamiento | Rugoso | 0.025 | 0.02 | 32 | 920
Brick - fired clay - 2400 kg/m3 - 102mm | MediumRough | Ladrillo de arcilla cocida - 2400 kg/m³ - 102 mm | Mampostería | Medianamente rugoso | 0.102 | 1.34 | 2400 | 790
Brick - fired clay - 2240 kg/m3 - 102mm | MediumRough | Ladrillo de arcilla cocida - 2240 kg/m³ - 102 mm | Mampostería | Medianamente rugoso | 0.102 | 1.185 | 2240 | 790
Brick - fired clay - 2080 kg/m3 - 102mm | MediumRough | Ladrillo de arcilla cocida - 2080 kg/m³ - 102 mm | Mampostería | Medianamente rugoso | 0.102 | 1.02 | 2080 | 790
Brick - fired clay - 1920 kg/m3 - 102mm | MediumRough | Ladrillo de arcilla cocida - 1920 kg/m³ - 102 mm | Mampostería | Medianamente rugoso | 0.102 | 0.895 | 1920 | 790
Brick - fired clay - 1760 kg/m3 - 102mm | MediumRough | Ladrillo de arcilla cocida - 1760 kg/m³ - 102 mm | Mampostería | Medianamente rugoso | 0.102 | 0.78 | 1760 | 790
Brick - fired clay - 1600 kg/m3 - 102mm | MediumRough | Ladrillo de arcilla cocida - 1600 kg/m³ - 102 mm | Mampostería | Medianamente rugoso | 0.102 | 0.675 | 1600 | 790
Brick - fired clay - 1440 kg/m3 - 102mm | MediumRough | Ladrillo de arcilla cocida - 1440 kg/m³ - 102 mm | Mampostería | Medianamente rugoso | 0.102 | 0.57 | 1440 | 790
Brick - fired clay - 1280 kg/m3 - 102mm | MediumRough | Ladrillo de arcilla cocida - 1280 kg/m³ - 102 mm | Mampostería | Medianamente rugoso | 0.102 | 0.48 | 1280 | 790
Brick - fired clay - 1120 kg/m3 - 102mm | MediumRough | Ladrillo de arcilla cocida - 1120 kg/m³ - 102 mm | Mampostería | Medianamente rugoso | 0.102 | 0.405 | 1120 | 790
Quartzitic and sandstone - 2880 kg/m3 - 13mm | MediumRough | Cuarcita y arenisca - 2880 kg/m³ - 13 mm | Piedra natural | Medianamente rugoso | 0.013 | 10.4 | 2880 | 790
Quartzitic and sandstone - 2560 kg/m3 - 13mm | MediumRough | Cuarcita y arenisca - 2560 kg/m³ - 13 mm | Piedra natural | Medianamente rugoso | 0.013 | 6.2 | 2560 | 790
Quartzitic and sandstone - 2240 kg/m3 - 13mm | MediumRough | Cuarcita y arenisca - 2240 kg/m³ - 13 mm | Piedra natural | Medianamente rugoso | 0.013 | 3.5 | 2240 | 790
Quartzitic and sandstone - 1920 kg/m3 - 13mm | MediumRough | Cuarcita y arenisca - 1920 kg/m³ - 13 mm | Piedra natural | Medianamente rugoso | 0.013 | 1.9 | 1920 | 790
Calcitic - dolomitic - limestone - marble - and granite - 2880 kg/m3 - 13mm | MediumRough | Calcita/dolomita/caliza/mármol/granito - 2880 kg/m³ - 13 mm | Piedra natural | Medianamente rugoso | 0.013 | 4.3 | 2880 | 790
Calcitic - dolomitic - limestone - marble - and granite - 2560 kg/m3 - 13mm | MediumRough | Calcita/dolomita/caliza/mármol/granito - 2560 kg/m³ - 13 mm | Piedra natural | Medianamente rugoso | 0.013 | 3.2 | 2560 | 790
Calcitic - dolomitic - limestone - marble - and granite - 2240 kg/m3 - 13mm | MediumRough | Calcita/dolomita/caliza/mármol/granito - 2240 kg/m³ - 13 mm | Piedra natural | Medianamente rugoso | 0.013 | 2.3 | 2240 | 790
Calcitic - dolomitic - limestone - marble - and granite - 1920 kg/m3 - 13mm | MediumRough | Calcita/dolomita/caliza/mármol/granito - 1920 kg/m³ - 13 mm | Piedra natural | Medianamente rugoso | 0.013 | 1.6 | 1920 | 790
Calcitic - dolomitic - limestone - marble - and granite - 1600 kg/m3 - 13mm | MediumRough | Calcita/dolomita/caliza/mármol/granito - 1600 kg/m³ - 13 mm | Piedra natural | Medianamente rugoso | 0.013 | 1.1 | 1600 | 790
Concrete: Sand and gravel or stone aggregate concretes - 2400 kg/m3 - 51mm | MediumRough | Concreto con arena y grava o piedra - 2400 kg/m³ - 51 mm | Concreto | Medianamente rugoso | 0.051 | 2.15 | 2400 | 900
Concrete: Sand and gravel or stone aggregate concretes - 2240 kg/m3 - 51mm | MediumRough | Concreto con arena y grava o piedra - 2240 kg/m³ - 51 mm | Concreto | Medianamente rugoso | 0.051 | 1.95 | 2240 | 900
Concrete: Sand and gravel or stone aggregate concretes - 2080 kg/m3 - 51mm | MediumRough | Concreto con arena y grava o piedra - 2080 kg/m³ - 51 mm | Concreto | Medianamente rugoso | 0.051 | 1.45 | 2080 | 900
Concrete: Limestone concretes - 2240 kg/m3 - 51mm | MediumRough | Concreto de caliza - 2240 kg/m³ - 51 mm | Concreto | Medianamente rugoso | 0.051 | 1.6 | 2240 | 900
Concrete: Limestone concretes - 1920 kg/m3 - 51mm | MediumRough | Concreto de caliza - 1920 kg/m³ - 51 mm | Concreto | Medianamente rugoso | 0.051 | 1.14 | 1920 | 900
Concrete: Limestone concretes - 1600 kg/m3 - 51mm | MediumRough | Concreto de caliza - 1600 kg/m³ - 51 mm | Concreto | Medianamente rugoso | 0.051 | 0.79 | 1600 | 900
Concrete: Gypsum-fiber concrete (87.5% gypsum - 12.5% wood chips) - 51mm | MediumRough | Concreto de yeso y fibra (87.5% yeso, 12.5% astillas) - 51 mm | Concreto | Medianamente rugoso | 0.051 | 0.24 | 816 | 880
Concrete: Cement/lime - mortar - and stucco - 1920 kg/m3 - 51mm | MediumRough | Concreto de cemento/cal - mortero - estuco - 1920 kg/m³ - 51 mm | Concreto | Medianamente rugoso | 0.051 | 1.4 | 1920 | 900
Concrete: Cement/lime - mortar - and stucco - 1600 kg/m3 - 51mm | MediumRough | Concreto de cemento/cal - mortero - estuco - 1600 kg/m³ - 51 mm | Concreto | Medianamente rugoso | 0.051 | 0.97 | 1600 | 900
Concrete: Cement/lime - mortar - and stucco - 1280 kg/m3 - 51mm | MediumRough | Concreto de cemento/cal - mortero - estuco - 1280 kg/m³ - 51 mm | Concreto | Medianamente rugoso | 0.051 | 0.65 | 1280 | 900
Concrete: Expanded shale - clay - slate - expanded slags - cinders - pumice - 1920 kg/m3 - 51mm | MediumRough | Concreto con esquisto, arcilla, pizarra, escoria, ceniza, piedra pómez - 1920 kg/m³ - 51 mm | Concreto ligero | Medianamente rugoso | 0.051 | 1.1 | 1920 | 840
Concrete: Expanded shale - clay - slate - expanded slags - cinders - pumice - 1600 kg/m3 - 51mm | MediumRough | Concreto con esquisto, arcilla, pizarra, escoria, ceniza, piedra pómez - 1600 kg/m³ - 51 mm | Concreto ligero | Medianamente rugoso | 0.051 | 0.785 | 1600 | 840
Concrete: Expanded shale - clay - slate - expanded slags - cinders - pumice - 1280 kg/m3 - 51mm | MediumRough | Concreto con esquisto, arcilla, pizarra, escoria, ceniza, piedra pómez - 1280 kg/m³ - 51 mm | Concreto ligero | Medianamente rugoso | 0.051 | 0.535 | 1280 | 840
Concrete: Expanded shale - clay - slate - expanded slags - cinders - pumice - 960 kg/m3 - 51mm | MediumRough | Concreto con esquisto, arcilla, pizarra, escoria, ceniza, piedra pómez - 960 kg/m³ - 51 mm | Concreto ligero | Medianamente rugoso | 0.051 | 0.33 | 960 | 840
Concrete: Expanded shale - clay - slate - expanded slags - cinders - pumice - 640 kg/m3 - 51mm | MediumRough | Concreto con esquisto, arcilla, pizarra, escoria, ceniza, piedra pómez - 640 kg/m³ - 51 mm | Concreto ligero | Medianamente rugoso | 0.051 | 0.18 | 640 | 840
Concrete: Perlite - vermiculite - and polystyrene beads - 800 kg/m3 - 51mm | MediumRough | Concreto con perlita, vermiculita y perlas de poliestireno - 800 kg/m³ - 51 mm | Concreto ligero | Medianamente rugoso | 0.051 | 0.265 | 800 | 795
Concrete: Perlite - vermiculite - and polystyrene beads - 640 kg/m3 - 51mm | MediumRough | Concreto con perlita, vermiculita y perlas de poliestireno - 640 kg/m³ - 51 mm | Concreto ligero | Medianamente rugoso | 0.051 | 0.21 | 640 | 795
Concrete: Perlite - vermiculite - and polystyrene beads - 480 kg/m3 - 51mm | MediumRough | Concreto con perlita, vermiculita y perlas de poliestireno - 480 kg/m³ - 51 mm | Concreto ligero | Medianamente rugoso | 0.051 | 0.16 | 480 | 795
Concrete: Perlite - vermiculite - and polystyrene beads - 320 kg/m3 - 51mm | MediumRough | Concreto con perlita, vermiculita y perlas de poliestireno - 320 kg/m³ - 51 mm | Concreto ligero | Medianamente rugoso | 0.051 | 0.12 | 320 | 795
Concrete: Foam concretes - 1920 kg/m3 - 51mm | MediumRough | Concreto espumado - 1920 kg/m³ - 51 mm | Concreto ligero | Medianamente rugoso | 0.051 | 0.75 | 1920 | 900
Concrete: Foam concretes - 1600 kg/m3 - 51mm | MediumRough | Concreto espumado - 1600 kg/m³ - 51 mm | Concreto ligero | Medianamente rugoso | 0.051 | 0.6 | 1600 | 900
Concrete: Foam concretes - 1280 kg/m3 - 51mm | MediumRough | Concreto espumado - 1280 kg/m³ - 51 mm | Concreto ligero | Medianamente rugoso | 0.051 | 0.44 | 1280 | 900
Concrete: Foam concretes - 1120 kg/m3 - 51mm | MediumRough | Concreto espumado - 1120 kg/m³ - 51 mm | Concreto ligero | Medianamente rugoso | 0.051 | 0.36 | 1120 | 900
Concrete: Foam concretes and cellular concretes - 960 kg/m3 - 51mm | MediumRough | Concreto espumado y celular - 960 kg/m³ - 51 mm | Concreto ligero | Medianamente rugoso | 0.051 | 0.3 | 960 | 900
Concrete: Foam concretes and cellular concretes - 640 kg/m3 - 51mm | MediumRough | Concreto espumado y celular - 640 kg/m³ - 51 mm | Concreto ligero | Medianamente rugoso | 0.051 | 0.2 | 640 | 900
Concrete: Foam concretes and cellular concretes - 320 kg/m3 - 51mm | MediumRough | Concreto espumado y celular - 320 kg/m³ - 51 mm | Concreto ligero | Medianamente rugoso | 0.051 | 0.12 | 320 | 900
Concrete: Sand and gravel or stone aggregate concretes - 2400 kg/m3 - 102mm | MediumRough | Concreto con arena y grava o piedra - 2400 kg/m³ - 102 mm | Concreto | Medianamente rugoso | 0.102 | 2.15 | 2400 | 900
Concrete: Sand and gravel or stone aggregate concretes - 2240 kg/m3 - 102mm | MediumRough | Concreto con arena y grava o piedra - 2240 kg/m³ - 102 mm | Concreto | Medianamente rugoso | 0.102 | 1.95 | 2240 | 900
Concrete: Sand and gravel or stone aggregate concretes - 2080 kg/m3 - 102mm | MediumRough | Concreto con arena y grava o piedra - 2080 kg/m³ - 102 mm | Concreto | Medianamente rugoso | 0.102 | 1.45 | 2080 | 900
Concrete: Limestone concretes - 2240 kg/m3 - 102mm | MediumRough | Concreto de caliza - 2240 kg/m³ - 102 mm | Concreto | Medianamente rugoso | 0.102 | 1.6 | 2240 | 900
Concrete: Limestone concretes - 1920 kg/m3 - 102mm | MediumRough | Concreto de caliza - 1920 kg/m³ - 102 mm | Concreto | Medianamente rugoso | 0.102 | 1.14 | 1920 | 900
Concrete: Limestone concretes - 1600 kg/m3 - 102mm | MediumRough | Concreto de caliza - 1600 kg/m³ - 102 mm | Concreto | Medianamente rugoso | 0.102 | 0.79 | 1600 | 900
Concrete: Gypsum-fiber concrete (87.5% gypsum - 12.5% wood chips) - 102mm | MediumRough | Concreto de yeso y fibra (87.5% yeso, 12.5% astillas) - 102 mm | Concreto | Medianamente rugoso | 0.102 | 0.24 | 816 | 880
Concrete: Cement/lime - mortar - and stucco - 1920 kg/m3 - 102mm | MediumRough | Concreto de cemento/cal - mortero - estuco - 1920 kg/m³ - 102 mm | Concreto | Medianamente rugoso | 0.102 | 1.4 | 1920 | 900
Concrete: Cement/lime - mortar - and stucco - 1600 kg/m3 - 102mm | MediumRough | Concreto de cemento/cal - mortero - estuco - 1600 kg/m³ - 102 mm | Concreto | Medianamente rugoso | 0.102 | 0.97 | 1600 | 900
Concrete: Cement/lime - mortar - and stucco - 1280 kg/m3 - 102mm | MediumRough | Concreto de cemento/cal - mortero - estuco - 1280 kg/m³ - 102 mm | Concreto | Medianamente rugoso | 0.102 | 0.65 | 1280 | 900
Concrete: Expanded shale - clay - slate - expanded slags - cinders - pumice - 1920 kg/m3 - 102mm | MediumRough | Concreto con esquisto, arcilla, pizarra, escoria, ceniza, piedra pómez - 1920 kg/m³ - 102 mm | Concreto ligero | Medianamente rugoso | 0.102 | 1.1 | 1920 | 840
Concrete: Expanded shale - clay - slate - expanded slags - cinders - pumice - 1600 kg/m3 - 102mm | MediumRough | Concreto con esquisto, arcilla, pizarra, escoria, ceniza, piedra pómez - 1600 kg/m³ - 102 mm | Concreto ligero | Medianamente rugoso | 0.102 | 0.785 | 1600 | 840
Concrete: Expanded shale - clay - slate - expanded slags - cinders - pumice - 1280 kg/m3 - 102mm | MediumRough | Concreto con esquisto, arcilla, pizarra, escoria, ceniza, piedra pómez - 1280 kg/m³ - 102 mm | Concreto ligero | Medianamente rugoso | 0.102 | 0.535 | 1280 | 840
Concrete: Expanded shale - clay - slate - expanded slags - cinders - pumice - 960 kg/m3 - 102mm | MediumRough | Concreto con esquisto, arcilla, pizarra, escoria, ceniza, piedra pómez - 960 kg/m³ - 102 mm | Concreto ligero | Medianamente rugoso | 0.102 | 0.33 | 960 | 840
Concrete: Expanded shale - clay - slate - expanded slags - cinders - pumice - 640 kg/m3 - 102mm | MediumRough | Concreto con esquisto, arcilla, pizarra, escoria, ceniza, piedra pómez - 640 kg/m³ - 102 mm | Concreto ligero | Medianamente rugoso | 0.102 | 0.18 | 640 | 840
Concrete: Perlite - vermiculite - and polystyrene beads - 800 kg/m3 - 102mm | MediumRough | Concreto con perlita, vermiculita y perlas de poliestireno - 800 kg/m³ - 102 mm | Concreto ligero | Medianamente rugoso | 0.102 | 0.265 | 800 | 795
Concrete: Perlite - vermiculite - and polystyrene beads - 640 kg/m3 - 102mm | MediumRough | Concreto con perlita, vermiculita y perlas de poliestireno - 640 kg/m³ - 102 mm | Concreto ligero | Medianamente rugoso | 0.102 | 0.21 | 640 | 795
Concrete: Perlite - vermiculite - and polystyrene beads - 480 kg/m3 - 102mm | MediumRough | Concreto con perlita, vermiculita y perlas de poliestireno - 480 kg/m³ - 102 mm | Concreto ligero | Medianamente rugoso | 0.102 | 0.16 | 480 | 795
Concrete: Perlite - vermiculite - and polystyrene beads - 320 kg/m3 - 102mm | MediumRough | Concreto con perlita, vermiculita y perlas de poliestireno - 320 kg/m³ - 102 mm | Concreto ligero | Medianamente rugoso | 0.102 | 0.12 | 320 | 795
Concrete: Foam concretes - 1920 kg/m3 - 102mm | MediumRough | Concreto espumado - 1920 kg/m³ - 102 mm | Concreto ligero | Medianamente rugoso | 0.102 | 0.75 | 1920 | 900
Concrete: Foam concretes - 1600 kg/m3 - 102mm | MediumRough | Concreto espumado - 1600 kg/m³ - 102 mm | Concreto ligero | Medianamente rugoso | 0.102 | 0.6 | 1600 | 900
Concrete: Foam concretes - 1280 kg/m3 - 102mm | MediumRough | Concreto espumado - 1280 kg/m³ - 102 mm | Concreto ligero | Medianamente rugoso | 0.102 | 0.44 | 1280 | 900
Concrete: Foam concretes - 1120 kg/m3 - 102mm | MediumRough | Concreto espumado - 1120 kg/m³ - 102 mm | Concreto ligero | Medianamente rugoso | 0.102 | 0.36 | 1120 | 900
Concrete: Foam concretes and cellular concretes - 960 kg/m3 - 102mm | MediumRough | Concreto espumado y celular - 960 kg/m³ - 102 mm | Concreto ligero | Medianamente rugoso | 0.102 | 0.3 | 960 | 900
Concrete: Foam concretes and cellular concretes - 640 kg/m3 - 102mm | MediumRough | Concreto espumado y celular - 640 kg/m³ - 102 mm | Concreto ligero | Medianamente rugoso | 0.102 | 0.2 | 640 | 900
Concrete: Foam concretes and cellular concretes - 320 kg/m3 - 102mm | MediumRough | Concreto espumado y celular - 320 kg/m³ - 102 mm | Concreto ligero | Medianamente rugoso | 0.102 | 0.12 | 320 | 900
Hardwood - 12.9mm | MediumSmooth | Madera dura - 12.9 mm | Madera | Medianamente liso | 0.0129 | 0.167 | 680 | 1630
Hardwood - 19mm | MediumSmooth | Madera dura - 19 mm | Madera | Medianamente liso | 0.019 | 0.167 | 680 | 1630
Hardwood - 25mm | MediumSmooth | Madera dura - 25 mm | Madera | Medianamente liso | 0.025 | 0.167 | 680 | 1630
Oak - 25mm | MediumSmooth | Roble - 25 mm | Madera | Medianamente liso | 0.025 | 0.17 | 704 | 1630
Birch - 25mm | MediumSmooth | Abedul - 25 mm | Madera | Medianamente liso | 0.025 | 0.172 | 704 | 1630
Maple - 25mm | MediumSmooth | Arce - 25 mm | Madera | Medianamente liso | 0.025 | 0.164 | 671 | 1630
Ash - 25mm | MediumSmooth | Fresno - 25 mm | Madera | Medianamente liso | 0.025 | 0.159 | 642 | 1630
Softwood - 12.9mm | MediumSmooth | Madera blanda - 12.9 mm | Madera | Medianamente liso | 0.0129 | 0.129 | 496 | 1630
Softwood - 19mm | MediumSmooth | Madera blanda - 19 mm | Madera | Medianamente liso | 0.019 | 0.129 | 496 | 1630
Softwood - 25mm | MediumSmooth | Madera blanda - 25 mm | Madera | Medianamente liso | 0.025 | 0.129 | 496 | 1630
Southern Pine - 25mm | MediumSmooth | Pino del sur - 25 mm | Madera | Medianamente liso | 0.025 | 0.153 | 615 | 1630
Douglas Fir-Larch - 25mm | MediumSmooth | Abeto Douglas - Alerce - 25 mm | Madera | Medianamente liso | 0.025 | 0.141 | 559 | 1630
Southern Cypress - 25mm | MediumSmooth | Ciprés del sur - 25 mm | Madera | Medianamente liso | 0.025 | 0.131 | 508 | 1630
Hem-Fir - Spruce-Pine-Fir - 25mm | MediumSmooth | Hem-Fir - Abeto-Pino-Abeto - 25 mm | Madera | Medianamente liso | 0.025 | 0.119 | 447 | 1630
West Coast Woods - Cedars - 25mm | MediumSmooth | Maderas de la costa oeste - Cedros - 25 mm | Madera | Medianamente liso | 0.025 | 0.114 | 425 | 1630
California Redwood - 25mm | MediumSmooth | Secuoya de California - 25 mm | Madera | Medianamente liso | 0.025 | 0.113 | 420 | 1630
Concrete Block: Limestone Aggregrate: 200mm - 16.3 kg - 2 cores | MediumRough | Bloque de concreto: Agregado de caliza: 200 mm - 16.3 kg - 2 núcleos | Mampostería especial | Medianamente rugoso | 0.2 | 1.13 | 2210 | 920
Concrete Block: Limestone Aggregrate: 200mm - 16.3 kg - 2 cores - perlite filled cores | MediumRough | Bloque de concreto: Agregado de caliza: 200 mm - 16.3 kg - 2 núcleos - núcleos rellenos con perlita | Mampostería especial | Medianamente rugoso | 0.2 | 1.13 | 2210 | 920
Concrete Block: Limestone Aggregrate: 300mm - 25 kg - 2 cores | MediumRough | Bloque de concreto: Agregado de caliza: 300 mm - 25 kg - 2 núcleos | Mampostería especial | Medianamente rugoso | 0.3 | 1.13 | 2210 | 920
Concrete Block: Limestone Aggregrate: 300mm - 25 kg - 2 cores - perlite filled cores | MediumRough | Bloque de concreto: Agregado de caliza: 300 mm - 25 kg - 2 núcleos - núcleos rellenos con perlita | Mampostería especial | Medianamente rugoso | 0.3 | 1.13 | 2210 | 920
Concrete Block: Sand and Gravel Aggregrate: 15-16 kg - 2 or 3 cores | MediumRough | Bloque de concreto: Agregado de arena y grava: 15-16 kg - 2 o 3 núcleos | Mampostería especial | Medianamente rugoso | 0.2 | 1.13 | 2180 | 920
Concrete Block: Sand and Gravel Aggregrate: 15-16 kg - 2 or 3 cores - perlite filled cores | MediumRough | Bloque de concreto: Agregado de arena y grava: 15-16 kg - 2 o 3 núcleos - núcleos rellenos con perlita | Mampostería especial | Medianamente rugoso | 0.2 | 1.13 | 2180 | 920
Concrete Block: Sand and Gravel Aggregrate: 15-16 kg - 2 or 3 cores - vermiculite filled cores | MediumRough | Bloque de concreto: Agregado de arena y grava: 15-16 kg - 2 o 3 núcleos - núcleos rellenos con vermiculita | Mampostería especial | Medianamente rugoso | 0.2 | 1.13 | 2180 | 920
Concrete Block: Sand and Gravel Aggregrate: 22.7 kg - 2 cores | MediumRough | Bloque de concreto: Agregado de arena y grava: 22.7 kg - 2 núcleos | Mampostería especial | Medianamente rugoso | 0.3 | 1.13 | 2000 | 920
Concrete Block: Medium Mass Aggregate: 2 or 3 cores | MediumRough | Bloque de concreto: Agregado de masa media: 2 o 3 núcleos | Mampostería especial | Medianamente rugoso | 0.3 | 1.13 | 1790 | 920
Concrete Block: Medium Mass Aggregate: 2 or 3 cores - perlite filled cores | MediumRough | Bloque de concreto: Agregado de masa media: 2 o 3 núcleos - núcleos rellenos con perlita | Mampostería especial | Medianamente rugoso | 0.3 | 1.13 | 1790 | 920
Concrete Block: Medium Mass Aggregate: 2 or 3 cores - vermiculite filled cores | MediumRough | Bloque de concreto: Agregado de masa media: 2 o 3 núcleos - núcleos rellenos con vermiculita | Mampostería especial | Medianamente rugoso | 0.3 | 1.13 | 1790 | 920
Concrete Block: Medium Mass Aggregate: 2 or 3 cores - molded EPS (beads) filled cores | MediumRough | Bloque de concreto: Agregado de masa media: 2 o 3 núcleos - núcleos rellenos con EPS moldeado (perlas) | Mampostería especial | Medianamente rugoso | 0.3 | 1.13 | 1790 | 920
Concrete Block: Medium Mass Aggregate: 2 or 3 cores - molded EPS inserts in cores | MediumRough | Bloque de concreto: Agregado de masa media: 2 o 3 núcleos - insertos de EPS moldeado en núcleos | Mampostería especial | Medianamente rugoso | 0.3 | 1.13 | 1790 | 920
Concrete Block: Low Mass Aggregate: 7.3-7.7 kg - 2 or 3 cores | MediumRough | Bloque de concreto: Agregado de baja masa: 7.3–7.7 kg - 2 o 3 núcleos | Mampostería especial | Medianamente rugoso | 0.15 | 0.33 | 1390 | 880
Concrete Block: Low Mass Aggregate: 7.3-7.7 kg - 2 or 3 cores - perlite filled cores | MediumRough | Bloque de concreto: Agregado de baja masa: 7.3–7.7 kg - 2 o 3 núcleos - núcleos rellenos con perlita | Mampostería especial | Medianamente rugoso | 0.15 | 0.33 | 1390 | 880
Concrete Block: Low Mass Aggregate: 7.3-7.7 kg - 2 or 3 cores - vermiculite filled cores | MediumRough | Bloque de concreto: Agregado de baja masa: 7.3–7.7 kg - 2 o 3 núcleos - núcleos rellenos con vermiculita | Mampostería especial | Medianamente rugoso | 0.15 | 0.33 | 1390 | 880
Concrete Block: Low Mass Aggregate: 8.6-10.0 kg | MediumRough | Bloque de concreto: Agregado de baja masa: 8.6–10.0 kg | Mampostería especial | Medianamente rugoso | 0.2 | 0.33 | 1380 | 880
Concrete Block: Low Mass Aggregate: 8.6-10.0 kg - perlite filled cores | MediumRough | Bloque de concreto: Agregado de baja masa: 8.6–10.0 kg - núcleos rellenos con perlita | Mampostería especial | Medianamente rugoso | 0.2 | 0.33 | 1380 | 880
Concrete Block: Low Mass Aggregate: 8.6-10.0 kg - vermiculite filled cores | MediumRough | Bloque de concreto: Agregado de baja masa: 8.6–10.0 kg - núcleos rellenos con vermiculita | Mampostería especial | Medianamente rugoso | 0.2 | 0.33 | 1380 | 880
Concrete Block: Low Mass Aggregate: 8.6-10.0 kg - molded EPS (beads) filled cores | MediumRough | Bloque de concreto: Agregado de baja masa: 8.6–10.0 kg - núcleos rellenos con EPS moldeado (perlas) | Mampostería especial | Medianamente rugoso | 0.2 | 0.33 | 1380 | 880
Concrete Block: Low Mass Aggregate: 8.6-10.0 kg - UF foam filled cores | MediumRough | Bloque de concreto: Agregado de baja masa: 8.6–10.0 kg - núcleos rellenos con espuma UF | Mampostería especial | Medianamente rugoso | 0.2 | 0.33 | 1380 | 880
Concrete Block: Low Mass Aggregate: 8.6-10.0 kg - molded EPS inserts in cores | MediumRough | Bloque de concreto: Agregado de baja masa: 8.6–10.0 kg - insertos de EPS moldeado en núcleos | Mampostería especial | Medianamente rugoso | 0.2 | 0.33 | 1380 | 880
Concrete Block: Low Mass Aggregate: 14.5-16.3 kg - 2 or 3 cores | MediumRough | Bloque de concreto: Agregado de baja masa: 14.5–16.3 kg - 2 o 3 núcleos | Mampostería especial | Medianamente rugoso | 0.3 | 0.33 | 1440 | 880
Concrete Block: Low Mass Aggregate: 14.5-16.3 kg - 2 or 3 cores - perlite filled cores | MediumRough | Bloque de concreto: Agregado de baja masa: 14.5–16.3 kg - 2 o 3 núcleos - núcleos rellenos con perlita | Mampostería especial | Medianamente rugoso | 0.3 | 0.33 | 1440 | 880
Concrete Block: Low Mass Aggregate: 14.5-16.3 kg - 2 or 3 cores - vermiculite filled cores | MediumRough | Bloque de concreto: Agregado de baja masa: 14.5–16.3 kg - 2 o 3 núcleos - núcleos rellenos con vermiculita | Mampostería especial | Medianamente rugoso | 0.3 | 0.33 | 1440 | 880